## тротуар
ПЛИТА ТРОТУАРНАЯ ДВУХСЛОЙНАЯ ЦВЕТНАЯ
| НАИМЕНОВАНИЕ | класс бетона на сжатие | класс бетона на изгиб | прочность изделия на сжатие МПа | вес изделия кг | марка по истираемости | толщина лицевого слоя | мрз F | водопоглощение W | цена руб
АП 200-100-50-27
| садово -парковые дорожки | В22,5 | Вtb3-2 | 29.4 | 2 | не более 0,9г/см2 | 5мм | 200 | 6.0
| БК200-200-50-15 | В25 | Вtb 3,6 | 32.7 | 4 | не более 0, 8г/см2 | 10 мм
тротуары магистральных улиц, пешеходные площадки
| ВП 298-198-100-10 | В30 | Вtb 40 | 39.2 | 10 | не более 0, 7г/см2 | 10мм | 200 | 6.0
покрытие автомобильных дорог . Стоянок легкого автотранспорта
| ГП 198-198-100-15 | В40 | Вtb 4,4 | 52 | 8 | не более 0, 7г/см2 | 10мм | 200 | 6.0
Дорожное покрытие автомобильных дорог при движении легкового и грузового транспорта
| АП98-98-50-60 | В22,5 | Вtb3-2 | 29.4 | 1.5 | не более 0,9г/см2 | 5мм | 200 | 6.0
садово -парковые дорожки
Цена изделия зависит от объема ,класса бетона и цветовой гамме заказчика.

## перегородка
БЛОКИ СТЕНОВЫЕ ПУСТОТЕЛЫЕ
| Блок наружный стеновой двухслойный | класс бетона | Прочность МПа | МРЗ F | водонероницаемость W | Удельная эффективная активность естественных радионуклидов | вес изделия | цена
|  | В15 | 19.6 | 150 | 4 | 370Бк/кг | 25-30
| БСД 390-190-188-5 | В20 | 26.2 | 200 | 4
|  | В22,5 | 29.4 | 200 | 6
|  | В30 | 32.2 | 200 | 8
| Блок стеновой пустотелый БСП 390-190-188-15 | В15 | 19.6 | 1150 | 4 |  | 25-27
|  | В20 | 26.1 | 200 | 4
|  | В22,5 | 29.4 | 200 | 6
|  | В25 | 32.7 | 200 | 6
|  | В30 | 39.2 | 200 | 8
| Блок пустотелый перегородочный БПП 500-80-188-10 | В 7,5 | 9.8 | НЕ НОРМИРУЕТСЯ |  |  | 2015-12-01
|  | В10 | 13
|  | В12,5 | 13
Цена изделия зависит от объема , класса бетона и цветовой гамме заказчика.